## Caractéristiques matériaux
Caractéristiques matériaux :
| s élastique | s rupture | Densité | E | Coefficient
| daN/mm2 | daN/mm2 |  | daN/mm2 | de Poisson
Alu 2017T4 | 28 | 42 | 2.8 | 7500 | 0.3
Alu 6061T6 | 24 | 29 | 2.7 | 7000 | 0.3
Alu 6081T6 | 28 | 34 | 2.7 | 7000 | 0.3
Acier 4130 | 46 | 73 | 7.8 | 22000 | 0.29
Acier TU37B | 34 | 42 | 7.8 | 22000 | 0.29
| s rupture | s rupture | Densité | E | Coefficient
| traction | compression |  |  | de Poisson
| daN/mm2 | daN/mm2 |  | daN/mm2
Spruce | 7 | 3.5 | 0.46 | 1000 | 0.3
Frêne | 8.8 | 4.4 | 0.72 | 1200 | 0.3
| % | s rupture | Densité | E
| fibre | daN/mm2 |  | daN/mm2
Fibre de verre |  | 150 | 2.5 | 7000
Fibre de carbone |  | 200 | 1.8 | 35000
Epoxy |  | 5.25 | 1.2 | 350
composite fibre verre - époxy | 50 | 71.325 | 1.85 | 3675
composite fibre carbonne - époxy | 50 | 99.02 | 1.5 | 19337.5
| Densité | E | Coefficient
|  | daN/mm2 | de Poisson
Polystyrène extrudé | 0.035 | 2 | 0.3